## TAIWAN SURFACTANT CORP
Mã nguyên liệu | Tên nguyên liệu | Impurity Tạp chất | Internal Specification limit Giới hạn đặc điểm kỹ thuật nội bộ (mg/kg)
H-141 | Ablutex RTM | Ethylene oxide | 100
|  | 1,4-Dioxane | 1000
|  | NP | 100
|  | OP | 100
|  | NPEO | 100
|  | OPEO | 100
|  | Glycols | refer to BSBL
H-231 | Ablutex D600 | Ethylene oxide | 100
|  | 1,4-Dioxane | 1000
|  | NP | 100
|  | OP | 100
|  | NPEO | 100
|  | OPEO | 100
|  | 2-Butoxyethanol | < =1%
|  | Glycols | refer to BSBL
H-233 | sinopol 1109 | Ethylene oxide | 100
|  | 1,4-Dioxane | 1000
|  | NP | 100
|  | OP | 100
|  | NPEO | 100
|  | OPEO | 100
|  | Glycols | refer to BSBL
BSBL: bluesign system black limits
≤